## 墙体材料
ID | 墙体类型 | 厚度/m | 导热系数 | 单价（元/立方米） | 修正系数 | 备注
1 | 重砂浆砌筑烧结页岩多孔砖／空心 砖墙 |  | 0.58 |  | 1
2 | 重砂浆砌筑烧结页岩实心砖墙 |  | 0.87 |  | 1
3 | 薄灰缝(3 ~ 5mm)蒸 压加气混凝土砌块 |  | 0.16 |  | 用于墙体 1.15
4 | 薄灰缝(3 ~ 5mm) 蒸压加气混凝土砌块 |  | 0.19 |  | 用于墙体 1.15
5 | 薄灰缝(3 ~ 5mm)蒸压加气混凝土砌块 |  | 0.22 |  | 用于墙体 1.15
6 | 宽灰缝(8~ 12mm)蒸压加气混凝土砌块 |  | 0.16 |  | 用于墙体 1.25
7 | 宽灰缝(8~ 12mm) 蒸压加气混凝土砌块 |  | 0.19 |  | 用于墙体 1.25
8 | 宽灰缝(8~ 12mm) 蒸压加气混凝土砌块 |  | 0.22 |  | 用于墙体 1.25
9 | 蒸压粉煤灰实心砖墙 |  | 0.86 |  | 1
10 | 灰砂实心砖墙 |  | 1.1 |  | 1
11 | 普通混凝土双排矩形孔有序交错排列多孔砖墙 |  | 0.74 |  | 1
12 | 普通混凝土单排孔砌块墙( 190 mm 厚） |  | 1.12 |  | 1
13 | 普通混凝土双排矩形孔有序交错排 列砌块墙(190mm 厚） |  | 0.86 |  | 1
14 | 普通混凝土三排矩形孔有序交错排列砌块墙(240mm 厚） |  | 0.69 |  | 1
15 | 单排孔配筋小砌块墙(190mm 厚） |  | 1.73 |  | 1
16 | 三排孔陶粒自保温混凝士砌块墙( 240mm 厚） |  | 0.42 |  | 1.25
17 | 五排孔陶粒混凝土自保温砖墙(200mm 厚） |  | 0.2 |  | 1.25（普通砂浆砌筑）
18 | 五排孔陶粒混凝土自保温砖墙( 240、300mm 厚） |  | 0.19 |  | 1.00（轻质砂浆砌筑） 1.25（普通砂浆砌筑） 1.00（轻质砂浆砌筑）

## 屋顶材料
ID | 屋顶材料 | 厚度/m | 导热系数 | 单价（元/立方米） | 修正系数 | 备注
1 | 钢筋混凝土 |  | 1.74 |  | 1 | 结构层
| 碎石、卵石混凝土 |  | 1.51 |  | 1 | 保护层
2 | 碎石、卵石混凝土 |  | 1.28 |  | 1 | 保护层
3 | 自燃煤矸石、炉渣混凝士 |  | 0.17 |  | 1
4 | 自燃煤矸石、炉渣混凝士 |  | 1 |  | 1.1
5 | 自燃煤矸石、炉渣混凝土 |  | 0.76 |  | 1.2
6 | 页岩渣、石灰、水泥混凝土 |  | 0.56 |  | 1.2
7 | 页岩陶粒混凝士 |  | 0.52 |  | 1.1
8 | 页岩陶粒混凝土 |  | 0.77 |  | 1.2
9 | 页岩陶粒混凝士 |  | 0.63 |  | 1.2
10 | 页岩陶粒混凝土 |  | 0.5 |  | 用于楼板 1.20
11 | 改性玻化微珠混凝土 |  | 0.23 |  | 1.1
12 | 改性玻化微珠混凝土 |  | 0.77 |  | 1.2
13 | 改性玻化微珠混凝土 |  | 0.59 |  | 1.2

## 外窗材料
ID | 玻璃配置 | 玻璃可见光透射比t_vis | 玻璃太阳得热系数 SHGC | 断桥铝合金型材窗断桥宽度 14.8mm, Kf= 4 2W/(m2·K) 框面积 20 %, ρ=0.4 |  | 单价 | 断桥铝合金型材窗断桥宽度 24mm, Kf=28 W/(m2·K) 框面积 20%, ρ=0.4 |  | 单价 | 塑钢型材窗 Kf=27W/(m2·K) 框面积 25%, ρ=0 .6 |  | 单价 | 断桥铝合金型材窗 断桥宽度 35mm多腔密封 Kf= 18 W/(m2•K) 框面积 20% , ρ=0 .4 |  | 单价 | 多腔塑钢型材窗 Kf=2OW/(m2•K) 框面积 25%, ρ=0 .6 |  | 单价 | 备注
|  |  |  | 传热系数 K [W/(m2·K)] | 太阳得热系数 SHGC |  | 传热系数 K [W/(m2·K)] | 太阳得热系数 SHGC |  | 传热系数 K [W/(m2·K)] | 太阳得热系数 SHGC |  | 传热系数 K [W/(m2·K)] | 太阳得热系数 SHGC |  | 传热系数K [W/(m2·K)] | 太阳得热系数 SHGC
1 | 6 透明＋12A+6透明 | 78 | 73 | 3 31 | 0 61 |  | 303 | 0 60 |  | 3 01 | 0 57 |  | 2 83 | 0 59 |  | 2 84 | 0 57
2 | 6 高透光单银 Low-E+ 12A+6透明 | 72 | 57 | 2 65 | 0 48 |  | 2 37 | 0 47 |  | 2 39 | 45 |  | 2 17 | 0 47 |  | 2 22 | 45
3 | 6 中透光单银 Low-E+l 2A+6 透明 | 54 | 42 | 2 59 | 0 36 |  | 2 31 | 0 35 |  | 2 34 | 0 34 |  | 2 11 | 0 35 |  | 2 16 | 0 33
4 | 6 较低透光单银 Low-E+12A+6 透明 | 46 | 0 35 | 2 58 | 0 30 |  | 2 30 | 0 29 |  | 2 33 | 0 29 |  | 2 10 | 0 29 |  | 2 16 | 0 28
5 | 6 低透光单银 Low-E+ 12A+6透明 | 41 | 32 | 2 59 | 0 28 |  | 2 31 | 0 27 |  | 2 34 | 0 27 |  | 2 ll | 0 27 |  | 2 16 | 0 26
6 | 6 高透光双银 Low-E+ 12A+6 透明 | 68 | 42 | 2 50 | 0 36 |  | 2 22 | 0 35 |  | 2 26 | 0 34 |  | 2 02 | 0 35 |  | 2 08 | 0 33
7 | 6 中透光双银 Low-E+ 12A+6 透明 | 51 | 0 31 | 2 49 | 0 27 |  | 2 21 | 0 26 |  | 2 24 | 0 26 |  | 2 01 | 0 26 |  | 2 07 | 0 25
8 | 6 较低透光双银 Low-E+12A+6 透明 | 48 | 28 | 2 48 | 0 25 |  | 2 20 | 0 24 |  | 2 23 | 0 24 |  | 2 00 | 0 23 |  | 2 06 | 0 23
9 | 6 低透光双银 Low-E+ 12A+6 透明 | 40 | 24 | 2 48 | 0 21 |  | 2 20 | 0 21 |  | 2 23 | 0 21 |  | 2 00 | 0 20 |  | 2 06 | 0 20
10 | 6 高透光双银 Low-E+ 12Ar+6透明 | 68 | 42 | 2 30 | 0 36 |  | 2 02 | 0 35 |  | 2 07 | 0 34 |  | 182 | 0 35 |  | 189 | 0 33
11 | 6 中透光双银 Low-E+ 12Ar+6 透明 | 51 | 31 | 2 29 | 0 27 |  | 2 01 | 0 26 |  | 2 05 | 0 26 |  | 181 | 0 26 |  | 188 | 0 25
12 | 6 较低透光双银 Low-E+ 12Ar+6 透明 | 48 | 28 | 2 29 | 0 25 |  | 2 01 | 0 24 |  | 2 05 | 0 24 |  | 181 | 0 23 |  | 1 88 | 0 23
13 | 6 低透光双银 Low-E+ 12Ar+6透明 | 40 | 24 | 2 29 | 0 21 |  | 2 01 | 0 21 |  | 2 05 | 0 21 |  | 181 | 0 20 |  | 188 | 0 20
14 | 6 高透光三银 Low-E+l 2A+6 透明 | 62 | 0 32 | 2 46 | 0 28 |  | 2 18 | 0 27 |  | 2 21 | 0 27 |  | 198 | 0 27 |  | 2 04 | 0 26
15 | 6 中透光三银 Low-E+ 12A+6 透明 | 50 | 26 | 2 46 | 0 23 |  | 2 18 | 0 22 |  | 2 22 | 0 22 |  | 198 | 0 22 |  | 2 04 | 0 21
16 | 6 低透光三银 Low-E+ 12A+6透明 | 42 | 22 | 2 47 | 0 20 |  | 2 19 | 0 19 |  | 2 23 | 0 19 |  | 199 | 0 19 |  | 2 05 | 0 18
17 | 6 高透光三银 Low-E+ 12Ar+6 透明 | 62 | 32 | 2 26 | 0 28 |  | 198 | 0 27 |  | 2 03 | 0 27 |  | 178 | 0 27 |  | 1 86 | 0 26
18 | 6 中透光三银 Low-E+ 12Ar+6 透明 | 50 | 26 | 2 27 | 0 23 |  | I 99 | 0 22 |  | 2 04 | 0 22 |  | 179 | 0 22 |  | 1 86 | 0 21
19 | 6 低透光三银 Low-E+l 2Ar+6 透明 | 42 | 22 | 2 27 | 0 20 |  | I 99 | 0 19 |  | 2 04 | 0 19 |  | 179 | 0 19 |  | I86 | 0 18
20 | 6 高透光三银 Low-E+ 12Ar+6 保温膜 | 61 | 32 | 2 11 | 0 28 |  | 183 | 0 27 |  | 189 | 0 27 |  | 163 | 0 27 |  | 171 | 0 26
21 | 6 中透光三银 Low-E+12Ar+6 保温膜 | 49 | 25 | 2 11 | 0 22 |  | 183 | 0 21 |  | 189 | 0 21 |  | 163 | 0 21 |  | 171 | 0 21
22 | 6 低透光三银 Low-E+l 2Ar+6保温膜 | 41 | 21 | 2 11 | 0 19 |  | I 83 | 0 18 |  | 189 | 0 18 |  | 163 | 0 18 |  | I 71 | 0 18
23 | 6 透明＋12A+6透明＋12A+6透明 | 70 | 65 | 2 54 | 0 54 |  | 2 26 | 0 53 |  | 2 29 | 0 51 |  | 2 06 | 0 53 |  | 2 12 | 0 51
24 | 6 高透光双银 Low-E+ 12A+6 透明 +12A+6 透明 | 61 | 0 38 | 2 15 | 0 33 |  | 187 | 0 32 |  | 193 | 0 31 |  | 167 | 0 31 |  | 175 | 0 30
25 | 6 中透光双银 Low-E +12A+6 透明 +12A+6 透明 | 49 | 29 | 2 15 | 0 25 |  | 187 | 0 25 |  | 193 | 0 24 |  | 167 | 0 24 |  | 175 | 0 24
26 | 6 低透光双银 Low-E +12A+6 透明 +12A+6 透明 | 40 | 23 | 2 14 | 0 21 |  | 186 | 0 20 |  | 191 | 0 20 |  | 166 | 0 19 |  | 174 | 0 19
27 | 6 高透光双银 Low-E+ 12Ar+6透明 +12A+6 透明 | 61 | 0 38 | 2 04 | 0 33 |  | I 76 | 0 32 |  | 182 | 0 31 |  | 156 | 0 31 |  | 165 | 0 30
28 | 6 中透光双银 Low-E +12Ar+6 透明 +12A+6 透明 | 49 | 29 | 2 03 | 0 25 |  | I 75 | 0 25 |  | 181 | 0 24 |  | 155 | 0 24 |  | 164 | 0 24
29 | 6 低透光双银 Low-E +12Ar+6 透明 +12A+6 透明 | 40 | 110 | 2 03 | 0 21 |  | 175 | 0 20 |  | 181 | 0 20 |  | 155 | 0 19 |  | 164 | 0 19
30 | 6 高透光三银 Low-E +12Ar+6 透明 +12A+6 透明 | 58 | 107 | 2 01 | 0 27 |  | 173 | 0 26 |  | 179 | 0 26 |  | 153 | 0 26 |  | 162 | 0 25
31 | 6 中透光三银 Low-E +12Ar+6 透明 +12A+6 透明 | 44 | 107 | 2 01 | 0 21 |  | 173 | 0 20 |  | 179 | 0 20 |  | 153 | 0 19 |  | 162 | 0 19
32 | 6 高透光三银 Low-E +12A+6 高透光 双银 Low-E +12A+6 透明 | 49 | 92 | 189 | 0 25 |  | I 61 | 0 24 |  | 168 | 0 24 |  | 141 | 0 23 |  | I 50 | 0 23
33 | 6 高透光三银 Low-E +12Ar+6 高透 光双银 Low-E +12Ar+6 保温膜 | 48 | 67 | 169 | 0 24 |  | 141 | 0 23 |  | 149 | 0 23 |  | 121 | 0 23 |  | 132 | 0 22
34 | 5+20A 百叶＋5 | 0 78 | 冬 072 | 2 69 | 冬 0 60 |  | 241 | 冬 0 59 |  | 243 | 冬 0 57 |  | 2 21 | 冬 0 59 |  | 2 25 | 冬 0 56
|  |  | 夏0 13 |  | 夏 0 13 |  |  | 夏 0 12 |  |  | 夏 0 12 |  |  | 夏 0 11 |  |  | 夏 0 12
35 | 5Low-E+20A 百叶＋5 | 0 73 | 冬 057 | 2 32 | 冬 048 |  | 2 04 | 冬 047 |  | 2 08 | 冬 045 |  | 184 | 冬 047 |  | I 91 | 冬 045
|  |  | 夏 0 15 |  | 夏 0 15 |  |  | 夏 0 14 |  |  | 夏 0 14 |  |  | 夏 0 13 |  |  | 夏 0 13
36 | 5+20A 百叶＋5 Low-E | 73 | 冬 061 | 2 30 | 冬 0 51 |  | 2 02 | 冬 0 50 |  | 2 06 | 冬 048 |  | 182 | 冬 0 50 |  | 189 | 冬 048
|  |  | 夏 0 10 |  | 夏 0 10 |  |  | 夏 0 09 |  |  | 夏 0 10 |  |  | 夏 0 09 |  |  | 夏 0 09
37 | 5+20A 百叶＋5 +12A+5 | 70 | 冬 063 | 2 28 | 冬 0 53 |  | 2 00 | 冬 0 52 |  | 2 05 | 冬 0 50 |  | 180 | 冬 0 51 |  | 187 | 冬 049
|  |  | 夏 0 10 |  | 夏 0 10 |  |  | 夏 0 09 |  |  | 夏 0 10 |  |  | 夏 0 09 |  |  | 夏 0 09
38 | 5+12A+5+20A百叶＋5 | 70 | 冬 064 | 2 28 | 冬 0 53 |  | 2 00 | 冬 0 53 |  | 2 05 | 冬 0 51 |  | 180 | 冬 0 52 |  | 187 | 冬 0 50
|  |  | 夏 020 |  | 夏 0 18 |  |  | 夏 0 17 |  |  | 夏 0 18 |  |  | 夏 0 17 |  |  | 夏 0 17
39 | 5+20A 百叶＋5 +12A+5Low-E | 65 | 冬 055 | 2 01 | 冬 046 |  | 173 | 冬 045 |  | 179 | 冬 04 4 |  | 153 | 冬 045 |  | I 62 | 冬 043
|  |  | 夏 007 |  | 夏 0 08 |  |  | 夏 0 07 |  |  | 夏 0 08 |  |  | 夏 0 07 |  |  | 夏 0 07
40 | 5Low-E+12A+5+20A 百叶＋5 | 65 | 冬 051 | 2 04 | 冬 043 |  | 176 | 冬 042 |  | 182 | 冬 041 |  | 156 | 冬 042 |  | 165 | 冬 04 0
|  |  | 夏 020 |  | 夏 0 18 |  |  | 夏 0 17 |  |  | 夏 0 18 |  |  | 夏 0 17 |  |  | 夏 0 17
41 | 5+20A 百叶＋5 1.ow-E+0.15V+5 | 68 | 冬 049 | 159 | 冬 041 |  | I 31 | 冬 041 |  | I 40 | 冬 0 39 |  | 1 11 | 冬 04 0 |  | 123 | 冬 0 39
|  |  | 夏 004 |  | 夏 0 05 |  |  | 夏 0 05 |  |  | 夏 0 06 |  |  | 夏 0 04 |  |  | 夏 0 05
42 | 5+0 15V+5Low-E+20A 百叶＋5 | 68 | 冬 058 | 159 | 冬 049 |  | 131 | 冬 048 |  | 140 | 冬 046 |  | 1 11 | 冬 047 |  | 123 | 冬 045
|  |  | 夏 032 |  | 夏 0 28 |  |  | 夏 0 27 |  |  | 夏 0 27 |  |  | 夏 0 27 |  |  | 夏 0 26
43 | 5Low-E+20A 百叶+5Low-E+0.15V+5 | 65 | 冬 04 4 | I 55 | 冬 0 37 |  | 127 | 冬 0 37 |  | 136 | 冬 0 36 |  | 107 | 冬 0 36 |  | I 19 | 冬 0 35
|  |  | 夏 006 |  | 夏 0 07 |  |  | 夏 0 06 |  |  | 夏 0 07 |  |  | 夏 0 06 |  |  | 夏 0 06

## 保温材料
ID | 保温材料 | 厚度/m | 导热系数 | 单价（元/立方米） | 修正系数 | 耐火等级
1 | 难燃型挤塑聚苯板 |  | 0.03 |  | 用于墙体 1.20 用于屋面 1.25 | B1
2 | 石墨挤塑聚苯板 |  | 0.026 |  | 用于墙体 1.20 用于屋面 1.25 | B1
3 | 难燃型模塑聚苯板 |  | 0.039 |  | 用于墙体 1.20 | B1
4 | 难燃型模塑聚苯板 |  | 0.039 |  | 用于屋面 1.25 | B1
5 | 石墨聚苯板 |  | 0.033 |  | 用于墙体 1.20 | B1
6 | 热固复合聚苯板G 型 05 级 |  | 0.05 |  | 用于墙体 1.20 用于屋面 1.25 | B1
7 | 热固复合聚苯板G 型 06 级 |  | 0.06 |  | 用于墙体 1.20 用于屋面 1.25 | B1
8 | 硬泡聚氨酯板、喷涂硬泡聚氨酯 |  | 0.024 |  | 用于墙体 1.20 用于屋面 1.25 | B1
9 | 膨胀玻化微珠保温复合板 |  | 0.058 |  | 用于墙体 1.10 | A
10 | 膨胀玻化微珠保温装饰板 |  | 0.058 |  | 用于墙体 1.10 | A
11 | 无机保温板 |  | 0.07 |  | 用于墙体 1.30 用于屋面 1.50 | A
12 | 无釉面发泡陶瓷保温板 |  | 0.065 |  | 用于墙体 1.20 | A
13 | 有釉面发泡陶瓷保温板 |  | 0.085 |  | 用于墙体 1.20 | A
14 | 泡沫玻璃保温板 |  | 0.062 |  | 用于屋面 1.25 | A
15 | 岩棉板 |  | 0.04 |  | 用于墙体 1.20 | A
16 | 岩棉条 |  | 0.046 |  | 用于墙体 1.20 用于屋面 1.50 | A
17 | 玻璃棉板、毡 |  | 0.04 |  | 用于墙体 1.20 | A
18 | 玻璃棉板、毡 |  | 0.035 |  | 用于墙体 1.20 | A
19 | 屋面复合防水保温装饰板（与挤塑聚 苯板复合） |  | 0.03 |  | 用于屋面 1.60 | B1
20 | 屋面复合防水保温装饰板（与模塑聚 苯板复合） |  | 0.039 |  | 用于屋面 1.50 | B1
21 | 屋面复合防水保温装饰板（与水泥聚 苯颗粒复合） |  | 0.07 |  | 用于屋面 1.25 | B1
22 | 各种饰面板与硬泡聚氨酯夹心复合 板 |  | 0.024 |  | 用于墙体 1.20 用于屋面 1.25 | B1
23 | 各种饰面板与 XPS 板夹心复合板 |  | 0.03 |  | 用于墙体 1.20 用于屋面 1.25 | A
24 | 各种饰面板与岩棉、玻璃棉板夹心复 合板 |  | 0.045 |  | 用于墙体 1.20 用于屋面 1.25 | A
25 | 酚醛泡沫保温板 |  | 0.035 |  | 用于墙体 1.20 用于屋面 1.25 | B1
26 | 橡塑隔声保温垫 |  | 0.035 |  | 用于楼板 1.20 | B1
27 | 改性聚丙烯隔声保温垫 |  | 0.03 |  | 用于楼板 1.20 | B1

## 防水材料
ID | 防水材料 | 厚度/m | 导热系数 | 单价（元/立方米） | 修正系数 | 备注
1 | SBS 改性沥青防水卷材 |  | 0.23 |  | 1.2
2 | APP 改性沥青防水卷材 |  | 0.23 |  | 1.2
3 | 合成高分子防水卷材 |  | 0.15 |  | 1.2
4 | 沥青油毡、油毡纸 |  | 0.17 |  | 1.2
5

## 暖通空调系统
ID | 名称 | 中文 | 单价
1 |  | 末端：风机盘管+独立新风系统 ，冷热源：冷水机组 + 燃气锅炉
2 |  | 末端：风机盘管+独立新风系统 ，冷热源：风冷热泵
3 |  | 末端：风机盘管+独立新风系统 ，冷热源：水源热泵
4 |  | 末端：风机盘管+独立新风系统 ，冷热源：地源热泵
5 |  | 末端：风机盘管+独立新风系统 ，冷热源：直燃机
6 |  | 独立新风系统 + 变频多联机系统
7 |  | 分体空调